## Feuil1
Pour utiliser ce classeur, vous devez autorisez les macros :
Excel 2000
Menu "Outils" / "Options" / "Sécurité des macros" => moyenne
fermer et rouvrir en autorisant les macros
Excel 2007
1er cas : Cliquer sur "options" et cocher la case Activer ce contenu sur le message "Avertissement de sécurité : Du contenu actif a été désactivé."
2e cas : Le message n'apparaît pas.
Bulle Office / "Option Excel" / "Centre de gestion de la confidentialité" / "Paramètres du Centre de gestion de la confidentialité" / "Paramètre des macros"
Fermer et rouvrir en autorisant les macros

## Feuil2 (hidden)
Ce classeur ne peut être ni vendu ni transmis.
Il s'agit d'un outil purement informatif qui ne saurait se substituer à une approche réglementaire ou aux règles de l'art.
Son auteur décline toute responsabilité pour les utilisations qui pourraient en être faites au-delà de cet aspect "informatif".
Copyright : Nicolas Mouget, hotline incertaine : thermiscope@yahoo.fr

## calcul (hidden)
|  | lambda w/m.K | / | épaisseur cm | = | U w/m².k | R =1/U m².k/w | dephasage heures | Poids Kg/m² | Ossature |  | Remplissage | (λ isolant) | Niveau | T°C interface | pour graphe | Pvsat (Pa) | Pv (Pa) | Sd (m) | Z | Pvsat (normé) | Pv brut (normé) | Pv (normé) | Condensation | T°C interface pour hiver | Pvsat (Pa) pour hiver | Pv pour hiver | Plus grande diff hiver
20 | 50% | [5 empty] | 0.13 | Résistance superficielle | [5 empty] | 0 | 19.61218 | 19.61218 | 2281.954 | 1140.977 |  | m²sPa/kg | 55 | 40 |  | 2 | 19.61218 | 2281.954 | 1140.977 | 1140.977 | Min | -244.948
Panneaux | Plaque plâtre BA... | 0.25 | TRUE | 1.3 | TRUE | 19.23077 | 0.052 | 0.5453288 | 10.725 | 600 | 45 |  |  | 1.3 | 19.45705 | #N/A | 2260.108 | 1127.871 | 0.091 | 491400000 | 54.7128 | 39.8277 |  | FALSE | 19.45705 | 2260.108 | 1127.871 | 1132.237 | Couche | 2
Ossature_bois | Ossature bois 1 | 0.04741667 | TRUE | 24 | TRUE | 0.1975694 | 5.061511 | 9.548632 | 22.9 | 600 | 45 | cellulose | 0.039 | 25.3 | 4.357198 | 4.357198 | 834.5314 | 1079.479 | 0.336 | 1814400000 | 35.97128 | 39.19152 |  | TRUE | 4.357198 | 834.5314 | 1079.479 | -244.948 | Sat (g/s) | 0.0001328828
Films | Freine vapeur (Sd=5m) | - | FALSE | 0.4 | TRUE | - | - | - | - | 600 | 45 |  |  | 25.7 | 4.357198 | #N/A | 834.5314 | 359.3692 | 5 | 27000000000 | 35.97128 | 29.72449 |  | FALSE | 4.357198 | 834.5314 | 359.3692 | 475.1622 | temps (jours) | 60
Ossature_bois | Ossature bois 2 | 0.04741667 | TRUE | 18 | TRUE | 0.2634259 | 3.796134 | 7.161474 | 17.175 | 600 | 45 | cellulose | 0.039 | 43.7 | -6.967687 | -6.967687 | 339.0662 | 323.0757 | 0.252 | 1360800000 | 29.45758 | 29.24736 |  | FALSE | -6.967687 | 339.0662 | 323.0757 | 15.9905 | Qsat | 688.8645
Panneaux | Panneau OSB | 0.13 | TRUE | 1 | TRUE | 13 | 0.07692308 | 0.6689798 | 6.5 | 600 | 45 |  |  | 44.7 | -7.19717 | #N/A | 332.3703 | 222.2602 | 0.7 | 3780000000 | 29.36955 | 27.92197 |  | FALSE | -7.19717 | 332.3703 | 222.2602 | 110.1101 | Dp été | 420.9967
Films | Pare-pluie (Sd=0,1) | - | FALSE | 0.4 | TRUE | - | - | - | - | 600 | 45 |  |  | 45.1 | -7.19717 | #N/A | 332.3703 | 207.858 | 0.1 | 540000000 | 29.36955 | 27.73263 |  | FALSE | -7.19717 | 332.3703 | 207.858 | 124.5123 | Evap (g/s) | 0.0001952729
Bardage_ventile | Forfait RT 2005 : R=0,13 | 0.05558541 | TRUE | 5 | TRUE | 1.111708 | 0.8995167 | 0.002926636 | 0.0005 | 600 | 45 |  |  | 50.1 | -9.880669 | -9.880669 | 262.5866 | 207.8573 | 5e-06 | 27000 | 28.45213 | 27.73262 |  | FALSE | -9.880669 | 262.5866 | 207.8573 | 54.72925 | temps (jours) | 90
|  | #N/A | FALSE | - | #N/A | - | - | - | - | 600 | 45 |  |  | #N/A | -9.880669 | -9.880669 | 262.5866 | #VALUE! | #VALUE! | #VALUE! | 28.45213 | #VALUE! |  | FALSE | -9.880669 | 262.5866 | #VALUE! | #VALUE! | Qevap | 1518.442
|  | #N/A | FALSE | - | #N/A | - | - | - | - | 600 | 45 |  |  | #N/A | -9.880669 | -9.880669 | 262.5866 | #VALUE! | #VALUE! | #VALUE! | 28.45213 | #VALUE! |  | FALSE | -9.880669 | 262.5866 | #VALUE! | #VALUE! | Pot évaporation | 829.5774
|  | #N/A | FALSE | - | #N/A | - | - | - | - | 600 | 45 |  |  | #N/A | -9.880669 | -9.880669 | 262.5866 | #VALUE! | #VALUE! | #VALUE! | 28.45213 | #VALUE! |  | TRUE | -9.880669 | 262.5866 | #VALUE! | #VALUE!
-10 | 80% |  |  | Situation : | 7 | mur | 0.04 | Résistance superficielle |  |  |  | Chènevotte |  | #N/A | -10 | -10 | 259.8216 | 207.8573 | 6.479005 | 34986627000 |  | 27.73262 |  |  | -10 | 259.8216 | 207.8573 | 51.96433
[15 empty] | 1 | 1 | TRUE |  | TRUE | TRUE |  |  | Objectif : 1,06Kj/m²K
| épaisseur | U |  | R =1/U |  | dephasage | Poids
TOTAL = | 50.1 | 0.09944228 |  | 10.05608 |  | 17.92734 | 57.3005
COMPOSITION
U paroi
(W/m².K)
Déphasage
(Heures)
RT2005
Mur ext 0,45
RT2005 Toiture 0,28
Passivehaus
0,10
Idéal
12 heures
Effinergie
Mur ext 0,20

## données
| Epaisseur (cm) | Masse volumique (Kg/m3) | Chaleur spécifique (Wh/Kg.K) | Lambda (W/mK) | R diff vapeur (µ) Sd (m) pour les Films | Effusivité (J/Ksm) =√(λρc) | Energie grise (Kwh/m3) | feu (EN 13 501-1) | format standard | Classe | entraxe (cm) |  | isolant
Forfait RT 2005 : R=0,13 | 5 | 0.01 | 0.01 | 0.05558541 | 0.0001 | 0.1414593 |  |  |  | Bardage_ventile
Bloc béton (Parpaing de ciment) | 20 | 1100 | 0.2777778 | 0.952 | 10 | 1023.328 | 275 |  |  | Blocs
Bloc pierre ponce type Cogetherm |  | 700 | 0.2777778 | 0.133 | 15 | 305.1229 | 161 |  |  | Blocs
Brique à alvéoles | 30 | 850 | 0.25 | 0.149 | 8 | 337.6166 |  |  |  | Blocs
Brique à alvéoles 37,5 | 37.5 | 782 | 0.22 | 0.6 | 35 | 609.5953 |  |  |  | Blocs
Brique Argelis 20 | 20 | 720 | 0.22 | 1.69 | 35 | 981.6851 |  |  |  | Blocs
Brique creuse à joints minces | 20 | 650 | 0.25 | 0.267 | 8 | 395.2151 |  |  |  | Blocs
Brique creuse standard | 20 | 650 | 0.25 | 0.45 | 8 | 513.0789 |  |  |  | Blocs
Brique Gélis 37,5 | 37.5 | 808 | 0.22 | 0.5 | 35 | 565.6571 |  |  |  | Blocs
Brique standard 20 cm | 20 | 650 | 0.2777778 | 0.39 | 13 | 503.4878 | 696 |  |  | Blocs
Briques pleines (cuites) |  | 1850 | 0.2777778 | 1 | 10 | 1360.147 | 1443 |  |  | Blocs
Briquettes de parement |  | 1850 | 0.2777778 | 0.833 | 10 | 1241.39 | 500 |  |  | Blocs
Hourdi terre cuite | 16 | 1111 | 0.22 | 4.76 | 35 | 2046.553 |  |  |  | Blocs
Hourdis béton | 12 | 1300 | 0.18 | 9.09 | 10 | 2767.204 |  |  |  | Blocs
Hourdis PPB ISO5 4 | 25 | 1527 | 0.26 | 0.66 |  | 971.2464 |  |  |  | Blocs
Meulières |  | 2200 | 0.2777778 | 1.8 | 45 | 1989.975 | 0 |  |  | Blocs
Monomur |  | 740 | 0.2777778 | 0.12 | 13 | 297.9933 | 740 |  |  | Blocs
Bois léger brut, séché à l'air (sapin, épicéa) |  | 540 | 0.6666667 | 0.14 | 35 | 425.9577 | 329 |  |  | Bois
Bois léger, raboté, étuvé (sapin, épicéa) |  | 500 | 0.6666667 | 0.14 | 35 | 409.878 | 610 |  |  | Bois
Bois lourd (hêtre, chêne) |  | 800 | 0.75 | 0.2 | 35 | 657.2671 | 560 |  |  | Bois
Linoléum naturel |  | 700 | 0.53 | 0.081 | 1800 | 328.9128 |  |  |  | Bois
Etancheité PVC BRAS RHENOFOL (Sd=2400m) |  | 1.5 | 0.28 | 0.16 | 2400 |  |  |  |  | Films
Freine vapeur (Sd=100m) |  | 130 | 0.6388889 | 2.3 | 100 | 829.2768 | 0 |  |  | Films
Freine vapeur (Sd=10m) |  | 130 | 0.6388889 | 2.3 | 10 | 829.2768 | 0 |  |  | Films
Freine vapeur (Sd=1m) |  | 130 | 0.6388889 | 2.3 | 1 | 829.2768 | 0 |  |  | Films
Freine vapeur (Sd=20m) |  | 130 | 0.6388889 | 2.3 | 20 | 829.2768 | 0 |  |  | Films
Freine vapeur (Sd=2m) |  | 130 | 0.6388889 | 2.3 | 2 | 829.2768 | 0 |  |  | Films
Freine vapeur (Sd=50m) |  | 130 | 0.6388889 | 2.3 | 50 | 829.2768 | 0 |  |  | Films
Freine vapeur (Sd=5m) |  | 130 | 0.6388889 | 2.3 | 5 | 829.2768 | 0 |  |  | Films
Freine vapeur ISOVER VARIO DUPLEX(Sd=0,2 à 4,5m / compté 3m) |  | 80 | 0.6388889 | 2.3 | 3 |  | 650.5382 | 0 |  | Films
Papier Kraft (Sd = 3m) |  | 120 | 0.4166667 | 0.42 | 3 | 274.9545 | 0 |  |  | Films
Papier-peint vinyl (Sd = 12m) |  | 829 | 0.6388889 | 100 | 12 | 13808.33 | 0 |  |  | Films
Pare-pluie (Sd=0,05) |  | 130 | 0.6388889 | 2.3 | 0.05 | 829.2768 | 0 |  |  | Films
Pare-pluie (Sd=0,1) |  | 130 | 0.6388889 | 2.3 | 0.1 | 829.2768 | 0 |  |  | Films
Pare-pluie (Sd=0,2) |  | 130 | 0.6388889 | 2.3 | 0.2 | 829.2768 | 0 |  |  | Films
Pare-pluie (Sd=0,5) |  | 130 | 0.6388889 | 2.3 | 0.5 | 829.2768 | 0 |  |  | Films
Pare-Vapeur (Sd=1500m) |  | 130 | 0.6388889 | 2.3 | 1500 | 829.2768 | 0 |  |  | Films
cellulose |  | 55 | 0.39 | 0.039 | 1.4 | 54.87786 |  |  |  | Isolants_et_plastiques
cellulose (panneau) |  | 100 | 0.39 | 0.04 | 1.4 | 74.93998 |  |  |  | Isolants_et_plastiques
Cellulose injectée |  | 55 | 0.5277778 | 0.042 | 1 | 66.24953 | 98 |  |  | Isolants_et_plastiques
cellulose soufflée |  | 23 | 0.39 | 0.043 | 1.4 | 37.26333 |  |  |  | Isolants_et_plastiques
Chènevotte |  | 110 | 0.54 | 0.048 |  | 101.313 |  |  |  | Isolants_et_plastiques
Feutre bitumeux |  | 1700 | 0.278 | 0.5 |  | 922.3232 |  |  |  | Isolants_et_plastiques
Fibre de bois à insuffler |  | 38 | 0.583 | 0.04 | 0.5 | 56.48164 |  |  |  | Isolants_et_plastiques
Icynene |  | 25 | 0.3 | 0.039 | 1000000000 | 32.44996 |  |  |  | Isolants_et_plastiques
Isochanvre Construction |  | 550 | 0.39 | 0.13 | 1.3 | 316.8375 |  |  |  | Isolants_et_plastiques
Laine de chanvre, lin, coton |  | 40 | 0.4444444 | 0.04 | 1 | 50.59644 | 48 |  |  | Isolants_et_plastiques
Laine de mouton et autres fibres animales |  | 35 | 0.4444444 | 0.06 | 1 | 57.96551 | 56 |  |  | Isolants_et_plastiques
Laine de roche 110kg/m3 |  | 113 | 0.2861111 | 0.044 | 1 | 71.56228 | 697 |  |  | Isolants_et_plastiques
Laine de roche 140kg/m3 |  | 138 | 0.2861111 | 0.046 | 1 | 80.86062 | 851 |  |  | Isolants_et_plastiques
Laine de roche 160kg/m3 |  | 163 | 0.2861111 | 0.047 | 1 | 88.83034 | 1006 |  |  | Isolants_et_plastiques
Laine de roche 20kg/m3 (rouleaux) |  | 20 | 0.2861111 | 0.05 | 1 | 32.09361 | 123 |  |  | Isolants_et_plastiques
Laine de roche 70kg/m3 |  | 70 | 0.2861111 | 0.042 | 1 | 55.02908 | 432 |  |  | Isolants_et_plastiques
Laine de roche en vrac |  | 35 | 0.2861111 | 0.065 | 1 | 48.40713 | 216 |  |  | Isolants_et_plastiques
Laine de Verre - Isover Isoconfort 32 |  | 30 | 0.286 | 0.032 | 1 |  | 31.43908 |  |  | Isolants_et_plastiques
Laine de verre 100kg/m3 |  | 100 | 0.2861111 | 0.039 | 1 | 63.37981 |  |  |  | Isolants_et_plastiques
Laine de verre 18kg/m3 (rouleaux) |  | 18 | 0.2861111 | 0.044 | 1 | 28.56151 | 242 |  |  | Isolants_et_plastiques
Laine de verre 35kg/m3 |  | 35 | 0.2861111 | 0.039 | 1 | 37.496 | 470 |  |  | Isolants_et_plastiques
Laine de verre 60kg/m3 |  | 60 | 0.2861111 | 0.038 | 1 | 48.46029 | 806 |  |  | Isolants_et_plastiques
Laine de verre 80kg/m3 |  | 80 | 0.2861111 | 0.035 | 1 | 53.70289 | 1344 |  |  | Isolants_et_plastiques
Liège expansé conforme norme NF EN 13170 |  | 125 | 0.4333333 | 0.049 | 1 | 97.74968 | 450 |  |  | Isolants_et_plastiques
Mousse de polyuréthanne 30kg/m3 (plaques moulées) |  | 34 | 0.4027778 | 0.029 | 150 | 37.81137 | 974 |  |  | Isolants_et_plastiques
Mousse de polyuréthanne 30kg/m3 (plaques moulées) |  | 34 | 0.4027778 | 0.029 | 150 |  | 37.81137 | 974 |  | Isolants_et_plastiques
Paille (bottes à plat) | 45 | 83 | 0.37 | 0.05 | 1 | 74.34918 | 0 |  |  | Isolants_et_plastiques
Paille (bottes sur chant) | 35 | 83 | 0.37 | 0.045 | 1 | 70.53382 | 0 |  |  | Isolants_et_plastiques
Paille compactée |  | 350 | 0.39 | 0.12 |  | 242.8333 |  |  |  | Isolants_et_plastiques
Panneau de liège |  | 120 | 0.39 | 0.04 | 10 | 82.09263 | 85 |  |  | Isolants_et_plastiques
Panneau de roseaux |  | 225 | 0.39 | 0.056 | 10 | 133.0053 |  |  |  | Isolants_et_plastiques
Panneaux laine de bois 140 kg / m3 |  | 140 | 0.5833333 | 0.042 | 5 | 111.1216 | 161 |  |  | Isolants_et_plastiques
Panneaux laine de bois 190 kg / m3 |  | 190 | 0.5833333 | 0.05 | 5 | 141.2445 | 219 |  |  | Isolants_et_plastiques
Panneaux laine de bois 50 kg / m3 |  | 50 | 0.5833333 | 0.039 | 5 | 63.99219 | 58 |  |  | Isolants_et_plastiques
Perlite en vrac |  | 70 | 0.25 | 0.06 | 2 | 61.4817 | 329 |  |  | Isolants_et_plastiques
Perlite expansée 200 kg/m3 (plaques) |  | 200 | 0.25 | 0.06 | 20 | 103.923 | 940 |  |  | Isolants_et_plastiques
Polycarbonate |  | 1200 | 0.35 | 0.23 | 1000000000 | 589.7118 |  |  |  | Isolants_et_plastiques
Polystyrène expansé |  | 18 | 0.4027778 | 0.039 | 60 | 31.90455 | 500 |  |  | Isolants_et_plastiques
Polystyrène expansé RT+ |  | 18 | 0.4027778 | 0.032 | 60 | 28.89983 |  |  |  | Isolants_et_plastiques
Polystyrène extrudé (Plaques expansées aux HCFC) |  | 34 | 0.4027778 | 0.035 | 150 | 41.53914 | 795 |  |  | Isolants_et_plastiques
polyuréthane | 16 | 35 | 0.233 | 0.027 | 1000000000 | 28.15432 | 1100 |  |  | Isolants_et_plastiques
polyuréthane canadienne |  | 6.1 | 0.233 | 0.038 | 3.3 | 13.94395 |  |  |  | Isolants_et_plastiques
Ponces naturelles |  | 400 | 0.2777778 | 0.12 | 7 | 219.089 | 16 |  |  | Isolants_et_plastiques
PVC |  | 1379 | 0.28 | 0.16 | 30000 | 471.5985 |  |  |  | Isolants_et_plastiques
Verre cellulaire 160kg/m3 (plaques) |  | 160 | 0.2777778 | 0.057 | 1500000 | 95.49869 | 1200 |  |  | Isolants_et_plastiques
Mur-0,5 cm | 0.5 | 1.23 | 0.28 | 0.04576539 | 1 |  | 7.532712 | 0 |  | Lame_dair
Mur-0,7 cm | 0.7 | 1.23 | 0.28 | 0.05354067 | 1 |  | 8.147506 | 0 |  | Lame_dair
Mur-1 cm | 1 | 1.23 | 0.28 | 0.06670029 | 1 |  | 9.093827 | 0 |  | Lame_dair
Mur-1,5 cm | 1.5 | 1.23 | 0.28 | 0.088316 | 1 |  | 10.46412 | 0 |  | Lame_dair
Mur-10 cm | 10 | 1.23 | 0.28 | 0.558409 | 1 |  | 26.31231 | 0 |  | Lame_dair
Mur-2,5 cm | 2.5 | 1.23 | 0.28 | 0.1391152 | 1 |  | 13.13319 | 0 |  | Lame_dair
Mur-3 cm | 3 | 1.23 | 0.28 | 0.1670484 | 1 |  | 14.39143 | 1 |  | Lame_dair
Mur-3,5 cm | 3.5 | 1.23 | 0.28 | 0.1946285 | 1 |  | 15.5341 | 2 |  | Lame_dair
Mur-30 cm | 30 | 1.23 | 0.28 | 1.664845 | 1 |  | 45.43282 | 0 |  | Lame_dair
Mur-4 cm | 4 | 1.23 | 0.28 | 0.2226266 | 1 |  | 16.61389 | 3 |  | Lame_dair
Mur-4,5 cm | 4.5 | 1.23 | 0.28 | 0.2498571 | 1 |  | 17.60065 | 4 |  | Lame_dair
Mur-5 cm | 5 | 1.23 | 0.28 | 0.27857584 | 1 |  | 18.58466 | 0 |  | Lame_dair
Plafond-0,5 cm | 0.5 | 1.23 | 0.28 | 0.04576539 | 1 |  | 7.532712 | 0 |  | Lame_dair
Plafond-0,7 cm | 0.7 | 1.23 | 0.28 | 0.05354067 | 1 |  | 8.147506 | 0 |  | Lame_dair
Plafond-1 cm | 1 | 1.23 | 0.28 | 0.06670029 | 1 |  | 9.093827 | 0 |  | Lame_dair
Plafond-1,5 cm | 1.5 | 1.23 | 0.28 | 0.094064 | 1 |  | 10.79927 | 0 |  | Lame_dair
Plafond-10 cm | 10 | 1.23 | 0.28 | 0.62786624 | 1 |  | 27.90078 | 0 |  | Lame_dair
Plafond-2,5 cm | 2.5 | 1.23 | 0.28 | 0.1561692 | 1 |  | 13.91491 | 0 |  | Lame_dair
Plafond-3 cm | 3 | 1.23 | 0.28 | 0.1881254 | 1 |  | 15.27237 | 1 |  | Lame_dair
Plafond-3,5 cm | 3.5 | 1.23 | 0.28 | 0.2179078 | 1 |  | 16.43687 | 2 |  | Lame_dair
Plafond-30 cm | 30 | 1.23 | 0.28 | 1.86646 | 1 |  | 48.10521 | 0 |  | Lame_dair
Plafond-4 cm | 4 | 1.23 | 0.28 | 0.2498571 | 1 |  | 17.60065 | 3 |  | Lame_dair
Plafond-4,5 cm | 4.5 | 1.23 | 0.28 | 0.2816456 | 1 |  | 18.68677 | 4 |  | Lame_dair
Plafond-5 cm | 5 | 1.23 | 0.28 | 0.31445696 | 1 |  | 19.74529 | 0 |  | Lame_dair
Sol-0,5 cm | 0.5 | 1.23 | 0.28 | 0.04576539 | 1 |  | 7.532712 | 0 |  | Lame_dair
Sol-0,7 cm | 0.7 | 1.23 | 0.28 | 0.05354067 | 1 |  | 8.147506 | 0 |  | Lame_dair
Sol-1 cm | 1 | 1.23 | 0.28 | 0.06670029 | 1 |  | 9.093827 | 0 |  | Lame_dair
Sol-1,5 cm | 1.5 | 1.23 | 0.28 | 0.088316 | 1 |  | 10.46412 | 0 |  | Lame_dair
Sol-10 cm | 10 | 1.23 | 0.28 | 0.4549382 | 1 |  | 23.74975 | 0 |  | Lame_dair
Sol-2,5 cm | 2.5 | 1.23 | 0.28 | 0.131612 | 1 |  | 12.77411 | 0 |  | Lame_dair
Sol-3 cm | 3 | 1.23 | 0.28 | 0.1429268 | 1 |  | 13.31189 | 0 |  | Lame_dair
Sol-3,5 cm | 3.5 | 1.23 | 0.28 | 0.1670484 | 1 |  | 14.39143 | 0 |  | Lame_dair
Sol-30 cm | 30 | 1.23 | 0.28 | 1.304128 | 1 |  | 40.21082 | 0 |  | Lame_dair
Sol-4 cm | 4 | 1.23 | 0.28 | 0.190848 | 1 |  | 15.38249 | 0 |  | Lame_dair
Sol-4,5 cm | 4.5 | 1.23 | 0.28 | 0.2147321 | 1 |  | 16.31666 | 0 |  | Lame_dair
Sol-5 cm | 5 | 1.23 | 0.28 | 0.2372937 | 1 |  | 17.15244 | 0 |  | Lame_dair
Enduit de chaux |  | 1600 | 0.2361111 | 0.7 | 7 | 975.7049 | 1040 |  |  | Mortiers_et_plâtres
Enduit de ciment |  | 1900 | 0.2361111 | 0.8 | 25 | 1136.662 | 1235 |  |  | Mortiers_et_plâtres
Enduit extérieur |  | 1700 | 0.278 | 1.15 | 30 | 1398.772 |  |  |  | Mortiers_et_plâtres
Enduit plâtre |  | 1500 | 0.278 | 0.35 | 9 | 724.8586 |  |  |  | Mortiers_et_plâtres
Enduit terre (adobe crue) |  | 1450 | 0.2361111 | 0.635 | 10 | 884.668 | 102 |  |  | Mortiers_et_plâtres
Mortier |  | 2000 | 0.233 | 1.15 | 25 | 1388.971 |  |  |  | Mortiers_et_plâtres
Pisé (2000 kg / m3) |  | 2000 | 0.2222222 | 1.2 | 10 | 1385.641 | 100 |  |  | Mortiers_et_plâtres
Plâtre + cellulose |  | 1200 | 0.222 | 0.3 | 9 | 536.3879 |  |  |  | Mortiers_et_plâtres
Plâtre + fibres minérales |  | 1000 | 0.222 | 0.3 | 9 | 489.6529 |  |  |  | Mortiers_et_plâtres
Plâtre courant |  | 1000 | 0.222 | 0.35 | 9 | 528.8856 |  |  |  | Mortiers_et_plâtres
Plâtre gypse |  | 1200 | 0.233 | 0.42 | 9 | 650.1963 |  |  |  | Mortiers_et_plâtres
Terre crue stabilisée |  | 1950 | 0.2361111 | 0.87 | 8 | 1200.843 | 780 |  |  | Mortiers_et_plâtres
Ossature bois 1 |  | 95.41667 | 0.4130556 | 0.04741667 | 1.4 |  | 0 |  |  | Ossature_bois | 60 | #N/A | cellulose
Ossature bois 2 |  | 95.41667 | 0.4130556 | 0.04741667 | 1.4 |  | 0 |  |  | Ossature_bois | 60 | #N/A | cellulose
Ossature bois 3 |  | #N/A | #N/A | #N/A | #N/A |  | #N/A |  |  | Ossature_bois | #N/A | #N/A | #N/A
Ossature métalique (type rail placo) | 2.7 | #N/A | #N/A | #N/A | #N/A |  |  |  |  | Ossature_metal |  |  | #N/A
Contreventement volige | 1.8 | 500 | 0.667 | 0.14 | 1 |  |  |  |  | Panneaux
Fermacell |  | 1125 | 0.3513889 | 0.36 | 11 | 715.7688 | 1665 |  |  | Panneaux
Fibralith panneau bois-ciment |  | 360 |  | 0.1 | 3.7 | 0 |  |  |  | Panneaux
Panneau Agepan | 1.6 | 560 | 0.5555556 | 0.09 | 11 | 317.4902 |  |  |  | Panneaux
Panneau bois ciment DURIPANEL | 1,2/1,4/1,6/1,8/2/2,2/2,4/2,5/2,8/2,9/3,2/3,5 | 1250 | 0.522 | 0.26 | 23 | 781.4986 |  |  |  | Panneaux
Panneau contreplaqué |  | 500 | 0.4166667 | 0.1 | 700 | 273.8613 | 4000 |  |  | Panneaux
Panneau de bois massif 3 couches |  | 540 | 0.6666667 | 0.14 | 35 | 425.9577 | 1636 |  |  | Panneaux
Panneau de particules agglomérées |  | 600 | 0.4166667 | 0.11 | 70 | 314.6427 | 2220 |  |  | Panneaux
Panneau MDF |  | 528 | 0.5555556 | 0.1 | 12 | 324.9615 | 2202 |  |  | Panneaux
Panneau OSB | 1 | 650 | 0.47 | 0.13 | 70 | 378.119 | 2359 |  |  | Panneaux
Plaque plâtre BA... | 1.3 | 825 | 0.28 | 0.25 | 7 | 455.9605 | 1452 |  |  | Panneaux
Adobe |  | 2000 | 0.25 | 0.53 | 1.2 | 976.7292 |  |  |  | Pierres_et_betons
Ardoise |  | 2700 | 0.208 | 2.1 | 700 | 2060.509 |  |  |  | Pierres_et_betons
Béton caverneux |  | 1700 | 0.2777778 | 1.15 | 80 | 1398.213 | 255 |  |  | Pierres_et_betons
Beton cellulaire 400kg/m3 (marques courantes : thermopierre ytong siporex) |  | 400 | 0.2777778 | 0.145 | 8 | 240.8319 | 400 |  |  | Pierres_et_betons
Béton cellulaire 600 |  | 600 | 0.244 | 0.22 | 9 | 340.5126 |  |  |  | Pierres_et_betons
Béton cellulaire 800 |  | 800 | 0.244 | 0.33 | 10 | 481.5575 |  |  |  | Pierres_et_betons
Béton d'argile expansé |  | 1700 | 0.256 | 1.05 | 8 | 1282.597 |  |  |  | Pierres_et_betons
Béton de chaux-chanvre 270kg/m3 (toiture) |  | 270 | 0.1888889 | 0.13 | 6 | 154.4927 | 54 |  |  | Pierres_et_betons
Béton de chaux-chanvre 450 kg/m3 |  | 450 | 0.1888889 | 0.18 | 8 | 234.6913 | 90 |  |  | Pierres_et_betons
Béton de copeaux de bois |  | 550 | 0.5 | 0.16 | 3 | 397.995 |  |  |  | Pierres_et_betons
Béton de fibres de bois |  | 400 | 0.5 | 0.1 | 3 | 268.3282 |  |  |  | Pierres_et_betons
Béton de pouzzolane |  | 1300 | 0.244 | 0.44 | 3 | 708.8334 |  |  |  | Pierres_et_betons
Béton plein |  | 2150 | 0.2777778 | 1.65 | 105 | 1883.481 | 430 |  |  | Pierres_et_betons
Béton terre-paille 600kg/m3 |  | 600 | 0.3469444 | 0.17 | 3 | 356.9286 | 18 |  |  | Pierres_et_betons
Calcaire demi-ferme |  | 1950 | 0.222 | 1.4 | 80 | 1477.097 |  |  |  | Pierres_et_betons
Calcaire dur |  | 2400 | 0.222 | 2.2 | 80 | 2054.209 |  |  |  | Pierres_et_betons
Calcaire ferme |  | 2200 | 0.222 | 1.7 | 80 | 1728.875 |  |  |  | Pierres_et_betons
Calcaire tendre |  | 1500 | 0.222 | 0.95 | 80 | 1067.174 |  |  |  | Pierres_et_betons
Carreau de plâtre |  | 957 | 0.2777778 | 0.32 | 7 | 553.3896 | 1311 |  |  | Pierres_et_betons
Carrelage |  | 2300 | 0.194 | 1.7 | 1000000000 | 1652.496 |  |  |  | Pierres_et_betons
Granites |  | 2600 | 0.2777778 | 2.8 | 10000 | 2698.148 | 0 |  |  | Pierres_et_betons
Grès |  | 1700 | 0.2 | 1.01 | 1000000000 | 1111.863 |  |  |  | Pierres_et_betons
Marbre |  | 2590 | 0.222 | 2.9 | 1000000000 | 2450.059 |  |  |  | Pierres_et_betons
Pierre ferme et demi ferme |  | 1895 | 0.2777778 | 1.4 | 45 | 1628.803 | 0 |  |  | Pierres_et_betons
Pierre très tendre |  | 1590 | 0.2777778 | 0.85 | 25 | 1162.54 | 16 |  |  | Pierres_et_betons
Shistes, ardoises |  | 2400 | 0.2777778 | 2.2 | 900 | 2297.825 | 0 |  |  | Pierres_et_betons
Terre cuite |  | 1900 | 0.25 | 1.15 | 10 | 1402.32 |  |  |  | Pierres_et_betons
Terre sèche |  | 1500 | 0.25 | 0.75 | 10 | 1006.231 |  |  |  | Pierres_et_betons
Terre végétale |  | 1700 | 0.17 | 1.26 | 10 | 1144.947 |  |  |  | Pierres_et_betons
Acier |  | 7850 | 0.136 | 46 | 1000000000 | 13296.41 |  |  |  | Verres_et_metaux
Acier Inox |  | 7900 | 0.142 | 16 | 1000000000 | 8038.388 |  |  |  | Verres_et_metaux
Aluminium |  | 2700 | 0.239 | 200 | 1000000000 | 21554.95 |  |  |  | Verres_et_metaux
Cuivre |  | 8940 | 0.105 | 389 | 1000000000 | 36256.8 |  |  |  | Verres_et_metaux
Eau |  | 998 | 1.16 | 0.6 | 1000000000 | 1581.325 |  |  |  | Verres_et_metaux
Métal ferreux |  | 8900 | 0.116 | 150 | 1000000000 | 23611.35 |  |  |  | Verres_et_metaux
Verre plat |  | 2490 | 0.231 | 1.16 | 1000000000 | 1549.837 |  |  |  | Verres_et_metaux
Zinc |  | 6600 | 0.116 | 113 | 1000000000 | 17647.83 |  |  |  | Verres_et_metaux
origine : http://www.ideesmaison.com/15-facons-de-construire-au-banc-d,78.html

## sauvegarde (hidden)
Un exemple | Panneaux | Plaque plâtre BA... | 1.3 | 600 | 45 |  | mur | Un exemple | Bardage_ventile
... | Ossature_bois | Ossature bois 1 | 8 | 600 | 45 | cellulose |  | Exemple avec condensation | Blocs
... | Films | Freine vapeur (Sd=5m) | 0.4 | 600 | 45 |  |  |  | Bois
... | Ossature_bois | Ossature bois 2 | 18 | 600 | 45 | cellulose |  |  | Films
... | Panneaux | Panneau OSB | 1 | 600 | 45 |  |  |  | Isolants_et_plastiques
... | Films | Pare-pluie (Sd=0,1) | 0.4 | 600 | 45 |  |  |  | Lame_dair
... | Bardage_ventile | Forfait RT 2005 : R=0,13 | 5 | 600 | 45 |  |  |  | Mortiers_et_plâtres
... |  |  | - | 600 | 45 |  |  |  | Ossature_bois
... |  |  | - | 600 | 45 |  |  |  | Panneaux
... |  |  | - | 600 | 45 |  |  |  | Pierres_et_betons
Exemple avec condensation | Panneaux | Plaque plâtre BA... | 1.3 | 600 | 45 |  | mur |  | test
... | Ossature_bois | Ossature bois 1 | 24 | 600 | 45 | cellulose |  |  | Verres_et_metaux
... | Films | Freine vapeur (Sd=5m) | 0.4 | 600 | 45
... | Ossature_bois | Ossature bois 2 | 18 | 600 | 45 | cellulose
... | Panneaux | Panneau OSB | 1 | 600 | 45
... | Films | Pare-pluie (Sd=0,1) | 0.4 | 600 | 45
... | Bardage_ventile | Forfait RT 2005 : R=0,13 | 5 | 600 | 45
... |  |  | - | 600 | 45
... |  |  | - | 600 | 45
... |  |  | - | 600 | 45